## COA 1
COA For Item
Toray Textiles (Thailand) Public Company Limited Mill 3 | [10 empty] | 9A-0663L
305 Sukhumvit Rd., K.M.39 T.Bangpoomai Sub-District, | [10 empty] | 9A-1100L
Muangsamutprakarn District, Samutprakarn, Thailand 10280 | [10 empty] | 9H-0663L
Tel : 0-2323-9020-2, 0-2710-8551-3 Fax : 0-2323-09330 | [10 empty] | 9H-0663SL
http://www.toray.co.th | [10 empty] | 4673
[6 empty] | DATE : | 2022-09-12 |  |  |  | 8335
H1002T
TESTING RESULT REPORT | [10 empty] | KT3S71
|  |  |  | 24 | [6 empty] | KT3R16
USER : | BS CBF |  |  | JUDGEMENT |  |  | QA |  |  |  | P1501T
PRODUCT : | INDUSTRIAL HOSE | [9 empty] | P1671T
CORD CODE : | KT3S71 | [9 empty] | H1501T
YARN TYPE : | 1100-240-707M |  |  | THCT | DEPT. MGR . |  | QC |  |  |  | H1671T
LOT NO. : | 22I04B | [9 empty] | P1671TT
PI NO. : SL- | 676.35 | kgs | [8 empty] | P1100TT
P1670T1R
ITEMS |  |  | SPEC | RESULT | JUDGE | TEST METHOD |  |  |  |  | P1402TRH
JIS L1017-2002
TENSILE STRENGTH |  | (N) | MIN. 137.0 | 167 | OK | 8.5 |  | 136 | 180 | OK
ELONG. AT BREAK |  | (%) | STD 13.0 | 14.1 | OK | 8.5 |  | 11 | 18 | OK
ELONG. AT 44 N |  | (%) | 3.5 + 1.5 | 3 | OK | 8.7 |  | 1.99 | 4.99 | OK
NUMBER OF TWISTS |  | (t/10cm) | 12.0 + 1.5 | 12.02 | OK | 8.4 |  | 10.49 | 12.49 | OK
CORD GAUGE |  | (mm) | STD 0.52 | 0.53 | OK | 8.1 |  | 0.4 | 0.6 | OK
THERMAL SHRINKAGE |  | (%) | MAX. 2.5 | 2 | OK | 8.1 |  | 0.5 | 2.4 | OK
CORD SIZE |  | (dtex) | STD 2478 | 2425.7 | OK | 8.3 |  | 2289 | 2520 | OK
MOISTURE REGAIN |  | (%) | MAX. 1.0 | 0.25 | OK | 8.2 |  | 0.05 | 0.99 | OK
RPU |  | (%) | STD 3.0 | 3.5 | OK | - |  | 2.5 | 4.5 | OK
ADHESION FORCE (PEEL) |  | (N/cord) | Min.3.0 | 8.99 | OK | - |  | 3 | 12 | OK
Remark :
ISSUED BY
FM-QC-27-02 Effective date : 6 / Nov / 19 Approved by : QC | [6 empty] | Retention : 15 years
ใบบันทึกการตรวจสอบเชือกที่มีดีเนียร์ขนาดเล็ก
[12 empty] | CORD STRUCTURE KT3S71 . | [5 empty] | CUSTOMER BS CBF . | [5 empty] | RAW | Lot no. | TEST DATE | MANUFACTURING DATE | TENSILE STRENGTH | [20 empty] | ELONG. AT BREAK | [20 empty] | ELONG. AT 44 N | [20 empty] | TWISTING NO. | [20 empty] | THICKNESS | [20 empty] | SHRINKAGE | [20 empty] | DENIER | [6 empty] | HUMIDITY | [6 empty] | RPU | [6 empty] | Peeling
[12 empty] | LOT NO. | 22I02B1 |  |  |  |  | PRODUCT - . | [5 empty] | DIP |  |  |  | 20 |  |  | 40 |  |  | 60 |  |  | 80 |  |  | 100 |  |  | 120 |  |  | 140 |  |  | 20 |  |  | 40 |  |  | 60 |  |  | 80 |  |  | 100 |  |  | 120 |  |  | 140 |  |  | 20 |  |  | 40 |  |  | 60 |  |  | 80 |  |  | 100 |  |  | 120 |  |  | 140 |  |  | 20 |  |  | 40 |  |  | 60 |  |  | 80 |  |  | 100 |  |  | 120 |  |  | 140 |  |  | 20 |  |  | 40 |  |  | 60 |  |  | 80 |  |  | 100 |  |  | 120 |  |  | 140 |  |  | 20 |  |  | 40 |  |  | 60 |  |  | 80 |  |  | 100 |  |  | 120 |  |  | 140 |  |  | 20 | 40 | 60 | 80 | 100 | 120 | 140 | 20 | 40 | 60 | 80 | 100 | 120 | 140 | 20 | 40 | 60 | 80 | 100 | 120 | 140 | 20 |  | 40 |  | 60 |  | 80 |  | 100 |  | 120 |  | 140
[12 empty] | M/C NO. S-8-2 . | [5 empty] | TEST DATE | 2022-09-03 |  |  |  |  | HS |  |  |  | N=1 | N=2 | N=3 | N=1 | N=2 | N=3 | N=1 | N=2 | N=3 | N=1 | N=2 | N=3 | N=1 | N=2 | N=3 | N=1 | N=2 | N=3 | N=1 | N=2 | N=3 | N=1 | N=2 | N=3 | N=1 | N=2 | N=3 | N=1 | N=2 | N=3 | N=1 | N=2 | N=3 | N=1 | N=2 | N=3 | N=1 | N=2 | N=3 | N=1 | N=2 | N=3 | N=1 | N=2 | N=3 | N=1 | N=2 | N=3 | N=1 | N=2 | N=3 | N=1 | N=2 | N=3 | N=1 | N=2 | N=3 | N=1 | N=2 | N=3 | N=1 | N=2 | N=3 | N=1 | N=2 | N=3 | N=1 | N=2 | N=3 | N=1 | N=2 | N=3 | N=1 | N=2 | N=3 | N=1 | N=2 | N=3 | N=1 | N=2 | N=3 | N=1 | N=2 | N=3 | N=1 | N=2 | N=3 | N=1 | N=2 | N=3 | N=1 | N=2 | N=3 | N=1 | N=2 | N=3 | N=1 | N=2 | N=3 | N=1 | N=2 | N=3 | N=1 | N=2 | N=3 | N=1 | N=2 | N=3 | N=1 | N=2 | N=3 | N=1 | N=2 | N=3 | N=1 | N=2 | N=3 | N=1 | N=2 | N=3 | N=1 | N=2 | N=3 | N=1 | N=2 | N=3 | N=1 | N=1 | N=1 | N=1 | N=1 | N=1 | N=1 | N=1 | N=1 | N=1 | N=1 | N=1 | N=1 | N=1 | N=1 | N=1 | N=1 | N=1 | N=1 | N=1 | N=1 | N=1 | N=1 | N=1 | N=1 | N=1 | N=1 | N=1 | N=1 | N=1 | N=1 | N=1 | N=1 | N=1 | N=1
[12 empty] | YARN TYPE 1100T-240-707M ( JAPAN ) . | [5 empty] | MANUFACTURING DATE |  | 2022-09-02 |  |  |  |  | 22I02B1 | 2022-09-03 | 2022-09-02 | 167.6 | 167 | 167.1 | 168.4 | 167.6 | 166.1 | 167.5 | 166.9 | 167.6 | 166.7 | 166.6 | 167.2 | 164.9 | 166.5 | 165.8 | 168.6 | 168.2 | 168.5 | 165.7 | 167.2 | 166.2 | 15.2 | 14.5 | 14.3 | 15 | 14.4 | 14.2 | 14.5 | 14.1 | 14.1 | 14.4 | 14.1 | 14.2 | 13.8 | 13.9 | 13.9 | 14.7 | 14.8 | 14.6 | 14.2 | 14.1 | 14.1 | 3.2 | 3.2 | 3.1 | 3.1 | 3.1 | 3.1 | 3.1 | 3 | 3.1 | 3.2 | 3.2 | 3.2 | 3.2 | 3.1 | 3.1 | 3.2 | 3.2 | 3.2 | 3.1 | 3.1 | 3.1 | 119 | 119 | 120 | 121 | 122 | 121 | 120 | 122 | 121 | 122 | 121 | 121 | 120 | 121 | 121 | 122 | 121 | 122 | 120 | 120 | 121 | 0.53 | 0.53 | 0.53 | 0.53 | 0.53 | 0.53 | 0.52 | 0.53 | 0.53 | 0.52 | 0.53 | 0.52 | 0.52 | 0.52 | 0.53 | 0.53 | 0.53 | 0.53 | 0.53 | 0.53 | 0.53 | 2 | 2.2 | 2 | 2.2 | 2 | 2 | 2 | 2.2 | 2 | 2 | 2 | 2 | 1.8 | 2 | 2 | 1.8 | 2 | 2 | 1.8 | 2 | 2 | 2472 | 2470 | 2451 | 2467 | 2474 | 2474 | 2466 | 0.25 | 0.2 | 0.18 | 0.11 | 0.14 | 0.18 | 0.16 | 3.15 | 3.27 | 3.33 | 3.03 | 2.9 | 2.82 | 2.88 | 8.02 | 8.39 | 10.79 | 7.35 | 10.91 | 8.33 | 6.33 | 6.07 | 5.55 | 8.56 | 6.06 | 7.12 | 4.6 | 4.96
จุด SC หมายถึง Special characteristics คุณลักษณะพิเศษ ซึ่งมีผลกระทบต่อคุณภาพและลักษณะของผลิตภัณฑ์ที่ทำการทดสอบอยู่ ซึ่งพนักงานจะต้องให้ความสำคัญในการควบคุมจุดดังกล่าว
[12 empty] | ITEMS | STRENGTH | ELONGATION (%) |  | TWISTING NO. |  | THICKNESS | SHRINKAGE | DENIER | HUMIDITY | WEIGHT | RPU. | Adhesion force
[12 empty] | CH.NO. | (kgf / N) | BE. | IE. AT 44 N | 1st (t/m) | 2nd (t/m) | (mm) | (%) | (D / dtex) | (%) | (g/m) | (%) | (N/cord)
[12 empty] | Special char.class | [ SC ] | [ SC ] | [ SC ] | [ SC ] | [ SC ] | - | [ SC ] | [ SC ] | - | - | [ SC ] | [ SC ]
[12 empty] | 20 | 167.6 | 15.2 | 3.2 | 119 |  | 0.53 | 2 | 2472 | 0.25 |  | 3.15 | 8.02
[13 empty] | 167 | 14.5 | 3.2 | 119 |  | 0.53 | 2.2 |  |  |  |  | 8.39
[13 empty] | 167.1 | 14.3 | 3.1 | 120 |  | 0.53 | 2
[12 empty] | X | 167.2333 | 14.66667 | 3.166667 | 119.3333 |  | 0.53 | 2.066667 | 2472 | 0.25 |  | 3.15 | 8.205
[12 empty] | 40 | 168.4 | 15 | 3.1 | 121 |  | 0.53 | 2.2 | 2470 | 0.2 |  | 3.27 | 10.79
[13 empty] | 167.6 | 14.4 | 3.1 | 122 |  | 0.53 | 2 |  |  |  |  | 7.35
[13 empty] | 166.1 | 14.2 | 3.1 | 121 |  | 0.53 | 2
[12 empty] | X | 167.3667 | 14.53333 | 3.1 | 121.3333 |  | 0.53 | 2.066667 | 2470 | 0.2 |  | 3.27 | 9.07
[12 empty] | 60 | 167.5 | 14.5 | 3.1 | 120 |  | 0.52 | 2 | 2451 | 0.18 |  | 3.33 | 10.91
[13 empty] | 166.9 | 14.1 | 3 | 122 |  | 0.53 | 2.2 |  |  |  |  | 8.33
[13 empty] | 167.6 | 14.1 | 3.1 | 121 |  | 0.53 | 2
[12 empty] | X | 167.3333 | 14.23333 | 3.066667 | 121 |  | 0.5266667 | 2.066667 | 2451 | 0.18 |  | 3.33 | 9.62
[12 empty] | 80 | 166.7 | 14.4 | 3.2 | 122 |  | 0.52 | 2 | 2467 | 0.11 |  | 3.03 | 6.33
[13 empty] | 166.6 | 14.1 | 3.2 | 121 |  | 0.53 | 2 |  |  |  |  | 6.07
[13 empty] | 167.2 | 14.2 | 3.2 | 121 |  | 0.52 | 2
[12 empty] | X | 166.8333 | 14.23333 | 3.2 | 121.3333 |  | 0.5233333 | 2 | 2467 | 0.11 |  | 3.03 | 6.2
[12 empty] | 100 | 164.9 | 13.8 | 3.2 | 120 |  | 0.52 | 1.8 | 2474 | 0.14 |  | 2.9 | 5.55
[13 empty] | 166.5 | 13.9 | 3.1 | 121 |  | 0.52 | 2 |  |  |  |  | 8.56
[13 empty] | 165.8 | 13.9 | 3.1 | 121 |  | 0.53 | 2
[12 empty] | X | 165.7333 | 13.86667 | 3.133333 | 120.6667 |  | 0.5233333 | 1.933333 | 2474 | 0.14 |  | 2.9 | 7.055
[12 empty] | 120 | 168.6 | 14.7 | 3.2 | 122 |  | 0.53 | 1.8 | 2474 | 0.18 |  | 2.82 | 6.06
[13 empty] | 168.2 | 14.8 | 3.2 | 121 |  | 0.53 | 2 |  |  |  |  | 7.12
[13 empty] | 168.5 | 14.6 | 3.2 | 122 |  | 0.53 | 2
[12 empty] | X | 168.4333 | 14.7 | 3.2 | 121.6667 |  | 0.53 | 1.933333 | 2474 | 0.18 |  | 2.82 | 6.59
[12 empty] | 140 | 165.7 | 14.2 | 3.1 | 120 |  | 0.53 | 1.8 | 2466 | 0.16 |  | 2.88 | 4.6
[13 empty] | 167.2 | 14.1 | 3.1 | 120 |  | 0.53 | 2 |  |  |  |  | 4.96
[13 empty] | 166.2 | 14.1 | 3.1 | 121 |  | 0.53 | 2
[12 empty] | X | 166.3667 | 14.13333 | 3.1 | 120.3333 |  | 0.53 | 1.933333 | 2466 | 0.16 |  | 2.88 | 4.78
[12 empty] | X | 167.0429 | 14.3381 | 3.138095 | 120.8095 |  | 0.527619 | 2 | 2467.714 | 0.1742857 |  | 3.054286 | 7.36
[12 empty] | MAX. | 168.6 | 15.2 | 3.2 | 122 |  | 0.53 | 2.2 | 2474 | 0.25 |  | 3.33 | 10.91
[12 empty] | MIN. | 164.9 | 13.8 | 3 | 119 |  | 0.52 | 1.8 | 2451 | 0.11 |  | 2.82 | 4.6
[12 empty] | RANGE | 3.7 | 1.4 | 0.2 | 3 |  | 0.01 | 0.4 | 23 | 0.14 |  | 0.51 | 6.31
[12 empty] | SPEC | MIN. 137.0 | STD 13.0 | 3.5 ± 1.5 | 120.0 ± 15.0 |  | STD 0.52 | MAX 2.5 | STD 2478 | MAX 1.0 |  | STD 3.0 | MIN. 3.0
[12 empty] | REMARK | [8 empty] | KIND & SIZE OF PRODUCT
[21 empty] | BB |  |  | CH
[21 empty] | BIG |  |  | SMALL
[12 empty] | FM-QC-10-02 Effective date : 28 / Aug / 07 Approved by : QC | [9 empty] | Retention : 15 years

## COA 2
Toray Textiles (Thailand) Public Company Limited Mill 3
305 Sukhumvit Rd., K.M.39 T.Bangpoomai Sub-District,
Muangsamutprakarn District, Samutprakarn, Thailand 10280
Tel : 0-2323-9020-2, 0-2710-8551-3 Fax : 0-2323-09330
http://www.toray.co.th
[10 empty] | DATE : | 2024-01-12
TESTING RESULT REPORT | [13 empty] | 1
Valid date
USER : |  | FLEXITECH | [17 empty] | แบบทีละ step
PRODUCT : |  | BRAKE HOSE |  |  |  |  | JUDGEMENT |  |  |  | QA |  |  |  |  | 24A09A | 2024 | 1 | 09 | 2025-01-08
CORD CODE : |  | P1100ZFT |  |  |  |  | PASSED | [10 empty] | A
SAP CODE : |  | 7 179 172 90 | [14 empty] | A | 1
YARN TYPE : |  | 1100-240-705M |  |  |  |  | THCT |  | DEPT. MGR. |  | QC | [5 empty] | B | 2
LOT NO. : |  | 24A09A | [14 empty] | C | 3
VALID DATE : |  | 2025-01-08 | [14 empty] | D | 4
PI NO. : SL- | 1280.91 | kgs | [14 empty] | E | 5
[17 empty] | F | 6
ITEMS |  |  | SPEC | RESULT |  |  |  |  | JUDGE | TEST METHOD | [6 empty] | G | 7
|  |  |  | MAX. | MIN. | AVE. | s | CPK |  | JIS L1017-2002 | [6 empty] | H | 8
BREAKING LOAD |  | (daN) | MIN. 7.9 | 8.78 | 8.29 | 8.588889 | 0.1290184 | 1.779821 | OK | JIS L1017-2002-8.5 |  | 1 | 7.9 |  | OK |  | I | 9
ELONG. AT BREAK |  | (%) | 10.5 + 2.0 | 11.2 | 10.1 | 10.79444 | 0.3019003 | 1.883133 | OK | JIS L1017-2002-8.5 |  | 1 | 7.5 | 12.5 | OK |  | J | 10
ELONG. AT 10 N |  | (%) | For information | 0.9 | 0.8 | 0.8555556 | - | - | - | JIS L1017-2002-8.7 |  |  |  |  | OK |  | K | 11
ELONG. AT 20 N |  | (%) | For information | 1.9 | 1.8 | 1.877778 | - | - | - | JIS L1017-2002-8.7 |  |  |  |  | OK |  | L | 12
ELONG. AT 50 N |  | (%) | 4.7 + 0.7 | 4.9 | 4.7 | 4.833333 | 0.05940885 | 3.179474 | OK | JIS L1017-2002-8.7 |  | 1 | 4 | 5.5 | OK
TWISTING NO. |  | (t/m) | 90 + 10 | 92 | 90 | 90.33333 | 0.6859943 | 4.697156 | OK | JIS L1017-2002-8.4 |  | 1 | 80 | 100 | OK
SHRINKAGE (150°C 30 min) |  | (%) | 4.2 + 0.7 | 4.2 | 4 | 4.077778 | 0.1003263 | 1.919663 | OK | JIS L1017-2002-8.10 (Method B) |  | 1 | 3.5 | 4.9 | OK
WEIGHT PER METER (DENIER) |  | (g/m) | 0.1140 + 0.0050 | 0.1156 | 0.114 | 0.1150333 | 0.0005428321 | 2.435785 | OK | JIS L1017-2002-8.3 |  | 1 | 0.109 | 0.119 | OK
DPU. |  | (%) | 2.2 + 0.7 | 2.57 | 1.65 | 2.221667 | - | - | OK | - |  | 1 | 1.5 | 2.9 | OK
Remark | 0.3 | [10 empty] | 7
ISSUED BY | [11 empty] | 7
FM-QC-27-03 Effective date : 1 / Dec /23 Approved by : QC | [10 empty] | Retention : 15 years
ใบบันทึกการตรวจสอบเชือกที่มีดีเนียร์ขนาดเล็ก
[16 empty] | CORD STRUCTURE P1100ZFT . | [7 empty] | CUSTOMER Flexitech . |  |  |  |  | RAW | Lot no. | TEST DATE | MANUFACTURING DATE | TENSILE STRENGTH | [17 empty] | ELONG. AT BREAK | [17 empty] | ELONG. AT 10 N | [17 empty] | ELONG. AT 20 N | [17 empty] | ELONG. AT 50 N | [17 empty] | TWISTING NO. | [17 empty] | THICKNESS | [17 empty] | SHRINKAGE | [17 empty] | DENITY | [5 empty] | HUMIDITY | [5 empty] | RPU
[16 empty] | LOT NO. | 24A09A1 | [6 empty] | PRODUCT Brake Hose . |  |  |  |  | DIP |  |  |  | 20 |  |  | 40 |  |  | 60 |  |  | 80 |  |  | 100 |  |  | 120 |  |  | 20 |  |  | 40 |  |  | 60 |  |  | 80 |  |  | 100 |  |  | 120 |  |  | 20 |  |  | 40 |  |  | 60 |  |  | 80 |  |  | 100 |  |  | 120 |  |  | 20 |  |  | 40 |  |  | 60 |  |  | 80 |  |  | 100 |  |  | 120 |  |  | 20 |  |  | 40 |  |  | 60 |  |  | 80 |  |  | 100 |  |  | 120 |  |  | 20 |  |  | 40 |  |  | 60 |  |  | 80 |  |  | 100 |  |  | 120 |  |  | 20 |  |  | 40 |  |  | 60 |  |  | 80 |  |  | 100 |  |  | 120 |  |  | 20 |  |  | 40 |  |  | 60 |  |  | 80 |  |  | 100 |  |  | 120 |  |  | 20 | 40 | 60 | 80 | 100 | 120 | 20 | 40 | 60 | 80 | 100 | 120 | 20 | 40 | 60 | 80 | 100 | 120
[16 empty] | M/C NO. S-8-1 . | [7 empty] | TEST DATE | 2024-01-10 |  |  |  | HS |  |  |  | N=1 | N=2 | N=3 | N=1 | N=2 | N=3 | N=1 | N=2 | N=3 | N=1 | N=2 | N=3 | N=1 | N=2 | N=3 | N=1 | N=2 | N=3 | N=1 | N=2 | N=3 | N=1 | N=2 | N=3 | N=1 | N=2 | N=3 | N=1 | N=2 | N=3 | N=1 | N=2 | N=3 | N=1 | N=2 | N=3 | N=1 | N=2 | N=3 | N=1 | N=2 | N=3 | N=1 | N=2 | N=3 | N=1 | N=2 | N=3 | N=1 | N=2 | N=3 | N=1 | N=2 | N=3 | N=1 | N=2 | N=3 | N=1 | N=2 | N=3 | N=1 | N=2 | N=3 | N=1 | N=2 | N=3 | N=1 | N=2 | N=3 | N=1 | N=2 | N=3 | N=1 | N=2 | N=3 | N=1 | N=2 | N=3 | N=1 | N=2 | N=3 | N=1 | N=2 | N=3 | N=1 | N=2 | N=3 | N=1 | N=2 | N=3 | N=1 | N=2 | N=3 | N=1 | N=2 | N=3 | N=1 | N=2 | N=3 | N=1 | N=2 | N=3 | N=1 | N=2 | N=3 | N=1 | N=2 | N=3 | N=1 | N=2 | N=3 | N=1 | N=2 | N=3 | N=1 | N=2 | N=3 | N=1 | N=2 | N=3 | N=1 | N=2 | N=3 | N=1 | N=2 | N=3 | N=1 | N=2 | N=3 | N=1 | N=2 | N=3 | N=1 | N=2 | N=3 | N=1 | N=2 | N=3 | N=1 | N=2 | N=3 | N=1 | N=2 | N=3 | N=1 | N=1 | N=1 | N=1 | N=1 | N=1 | N=1 | N=1 | N=1 | N=1 | N=1 | N=1 | N=1 | N=1 | N=1 | N=1 | N=1 | N=1
[16 empty] | YARN TYPE 1100T-240F-705M . | [7 empty] | MANUFACTURING DATE |  | 2024-01-09 |  |  |  | 24A09A1 | 2024-01-10 | 2024-01-09 | 87.8 | 87.5 | 87 | 85.9 | 85 | 85.3 | 85.3 | 86.4 | 85.7 | 84.3 | 82.9 | 84 | 86.1 | 86.2 | 85.7 | 86.5 | 87.3 | 87.1 | 10.6 | 10.8 | 10.7 | 10.9 | 10.4 | 10.7 | 11.1 | 11.2 | 11.2 | 10.7 | 10.1 | 10.9 | 10.4 | 10.7 | 10.7 | 11 | 11.1 | 11.1 | 0.8 | 0.8 | 0.8 | 0.9 | 0.9 | 0.8 | 0.9 | 0.9 | 0.9 | 0.9 | 0.9 | 0.9 | 0.8 | 0.8 | 0.9 | 0.8 | 0.8 | 0.9 | 1.8 | 1.9 | 1.9 | 1.9 | 1.9 | 1.8 | 1.9 | 1.9 | 1.9 | 1.9 | 1.9 | 1.9 | 1.9 | 1.9 | 1.9 | 1.8 | 1.9 | 1.8 | 4.7 | 4.8 | 4.8 | 4.9 | 4.9 | 4.8 | 4.9 | 4.9 | 4.9 | 4.8 | 4.8 | 4.9 | 4.8 | 4.8 | 4.8 | 4.8 | 4.9 | 4.8 | 90 | 90 | 90 | 90 | 90 | 90 | 90 | 90 | 91 | 90 | 92 | 90 | 91 | 90 | 90 | 90 | 90 | 92 | 0.22 | 0.23 | 0.22 | 0.22 | 0.23 | 0.22 | 0.23 | 0.22 | 0.23 | 0.23 | 0.23 | 0.23 | 0.23 | 0.23 | 0.23 | 0.22 | 0.23 | 0.23 | 4.2 | 4.2 | 4 | 4.2 | 4 | 4.2 | 4.2 | 4.2 | 4.2 | 4 | 4 | 4 | 4 | 4 | 4 | 4 | 4 | 4 | 1156 | 1152 | 1152 | 1140 | 1150 | 1152 | 0.27 | 0.19 | 0.23 | 0.16 | 0.23 | 0.19 | 2.57 | 1.65 | 2.36 | 2.33 | 2.14 | 2.28
[16 empty] | จุด SC หมายถึง Special characteristics คุณลักษณะพิเศษ ซึ่งมีผลกระทบต่อคุณภาพและลักษณะของผลิตภัณฑ์ที่ทำการทดสอบอยู่ ซึ่งพนักงานจะต้องให้ความสำคัญในการควบคุมจุดดังกล่าว | [16 empty] | 8.78 | 8.75 | 8.7 | 8.59 | 8.5 | 8.53 | 8.53 | 8.64 | 8.57 | 8.43 | 8.29 | 8.4 | 8.61 | 8.62 | 8.57 | 8.65 | 8.73 | 8.71 | [126 empty] | 0.1156 | 0.1152 | 0.1152 | 0.114 | 0.115 | 0.1152
[16 empty] | ITEMS | STRENGTH | ELONGATION (%) |  |  |  | TWISTING NO. |  | THICKNESS | SHRINKAGE | DENIER | HUMIDITY | WEIGHT | RPU.
[16 empty] | CH.NO. | (kgf / N) | BE. | IE. AT 10 N | IE. AT 20 N | IE. AT 50 N | 1st (t/m) | 2nd (t/m) | (mm) | (%) | (D / dtex) | (%) | (g/m) | (%)
[16 empty] | Special char.class | [ SC ] | [ SC ] | [ SC ] | [ SC ] | [ SC ] | [ SC ] | [ SC ] | - | [ SC ] | [ SC ] | - | - | [ SC ]
[16 empty] | 20 | 8.78 | 10.6 | 0.8 | 1.8 | 4.7 | 90 |  | 0.22 | 4.2 | 0.1156 | 0.27 |  | 2.57
[17 empty] | 8.75 | 10.8 | 0.8 | 1.9 | 4.8 | 90 |  | 0.23 | 4.2
[17 empty] | 8.7 | 10.7 | 0.8 | 1.9 | 4.8 | 90 |  | 0.22 | 4
[16 empty] | X | 8.743333 | 10.7 | 0.8 | 1.866667 | 4.766667 | 90 |  | 0.2233333 | 4.133333 | 0.1156 | 0.27 |  | 2.57
[16 empty] | 40 | 8.59 | 10.9 | 0.9 | 1.9 | 4.9 | 90 |  | 0.22 | 4.2 | 0.1152 | 0.19 |  | 1.65
[17 empty] | 8.5 | 10.4 | 0.9 | 1.9 | 4.9 | 90 |  | 0.23 | 4
[17 empty] | 8.53 | 10.7 | 0.8 | 1.8 | 4.8 | 90 |  | 0.22 | 4.2
[16 empty] | X | 8.54 | 10.66667 | 0.8666667 | 1.866667 | 4.866667 | 90 |  | 0.2233333 | 4.133333 | 0.1152 | 0.19 |  | 1.65
[16 empty] | 60 | 8.53 | 11.1 | 0.9 | 1.9 | 4.9 | 90 |  | 0.23 | 4.2 | 0.1152 | 0.23 |  | 2.36
[17 empty] | 8.64 | 11.2 | 0.9 | 1.9 | 4.9 | 90 |  | 0.22 | 4.2
[17 empty] | 8.57 | 11.2 | 0.9 | 1.9 | 4.9 | 91 |  | 0.23 | 4.2
[16 empty] | X | 8.58 | 11.16667 | 0.9 | 1.9 | 4.9 | 90.33333 |  | 0.2266667 | 4.2 | 0.1152 | 0.23 |  | 2.36
[16 empty] | 80 | 8.43 | 10.7 | 0.9 | 1.9 | 4.8 | 90 |  | 0.23 | 4 | 0.114 | 0.16 |  | 2.33
[17 empty] | 8.29 | 10.1 | 0.9 | 1.9 | 4.8 | 92 |  | 0.23 | 4
[17 empty] | 8.4 | 10.9 | 0.9 | 1.9 | 4.9 | 90 |  | 0.23 | 4
[16 empty] | X | 8.373333 | 10.56667 | 0.9 | 1.9 | 4.833333 | 90.66667 |  | 0.23 | 4 | 0.114 | 0.16 |  | 2.33
[16 empty] | 100 | 8.61 | 10.4 | 0.8 | 1.9 | 4.8 | 91 |  | 0.23 | 4 | 0.115 | 0.23 |  | 2.14
[17 empty] | 8.62 | 10.7 | 0.8 | 1.9 | 4.8 | 90 |  | 0.23 | 4
[17 empty] | 8.57 | 10.7 | 0.9 | 1.9 | 4.8 | 90 |  | 0.23 | 4
[16 empty] | X | 8.6 | 10.6 | 0.8333333 | 1.9 | 4.8 | 90.33333 |  | 0.23 | 4 | 0.115 | 0.23 |  | 2.14
[16 empty] | 120 | 8.65 | 11 | 0.8 | 1.8 | 4.8 | 90 |  | 0.22 | 4 | 0.1152 | 0.19 |  | 2.28
[17 empty] | 8.73 | 11.1 | 0.8 | 1.9 | 4.9 | 90 |  | 0.23 | 4 | [6 empty] | -
[17 empty] | 8.71 | 11.1 | 0.9 | 1.8 | 4.8 | 92 |  | 0.23 | 4
[16 empty] | X | 8.696667 | 11.06667 | 0.8333333 | 1.833333 | 4.833333 | 90.66667 |  | 0.2266667 | 4 | 0.1152 | 0.19 |  | 2.28
[16 empty] | Ave | 8.588889 | 10.79444 | 0.8555556 | 1.877778 | 4.833333 | 90.33333 |  | 0.2266667 | 4.077778 | 0.1150333 | 0.2116667 |  | 2.221667
[16 empty] | Max | 8.78 | 11.2 | 0.9 | 1.9 | 4.9 | 92 |  | 0.23 | 4.2 | 0.1156 | 0.27 |  | 2.57
[16 empty] | Min | 8.29 | 10.1 | 0.8 | 1.8 | 4.7 | 90 |  | 0.22 | 4 | 0.114 | 0.16 |  | 1.65
[16 empty] | SD | 0.1290184 | 0.3019003 | 0.051131 | 0.04277926 | 0.05940885 | 0.6859943 |  | 0.004850713 | 0.1003263 | 0.0005428321 | 0.03920034 |  | 0.3127566
[16 empty] | Cp | - | 2.208235 | - | - | 3.927585 | 4.859127 |  | - | 2.325745 | 3.070317 | - |  | -
[16 empty] | Cpk | 1.779821 | 1.883133 | - | - | 3.179474 | 4.697156 |  | - | 1.919663 | 2.435785 | - |  | -
[16 empty] | Spec.Max | - | 12.5 | - | - | 5.4 | 100 |  | - | 4.9 | 0.119 | - |  | 2.9
[16 empty] | Spec.Min | 7.9 | 8.5 | - | - | 4 | 80 |  | - | 3.5 | 0.109 | - |  | 1.5
[16 empty] | SPEC | MIN. 7.9 | 10.5 ± 2.0 | - | - | 4.7 ± 0.7 | 90.0 ± 10.0 |  | - | 4.2 ± 0.7 | 0.1140 ± 0.0050 | - |  | 2.2 ± 0.7
[16 empty] | REMARK | [9 empty] | KIND & SIZE OF PRODUCT
[26 empty] | BB |  | CH
[26 empty] | BIG |  | SMALL
[16 empty] | FM-QC-10-02 Effective date : 28 / Aug / 07 Approved by : QC | [11 empty] | Retention : 15 years
สูตร CPK
สูตร
สูตร CPK

## COA 3
COA For Item
Toray Textiles (Thailand) Public Company Limited Mill 3 | [10 empty] | R10023
305 Sukhumvit Rd., K.M.39 T.Bangpoomai Sub-District,
Muangsamutprakarn District, Samutprakarn, Thailand 10280
Tel : 0-2323-9020-2, 0-2710-8551-3 Fax : 0-2323-09330
http://www.toray.co.th
[8 empty] | DATE : | 2022-12-27
.
TESTING RESULT REPORT
USER : | MITSUBOSHI |  |  |  |  | JUDGEMENT |  |  | QA
PRODUCT : | V-BELT
CORD CODE : | R10023 (R-6)
YARN TYPE : | 1100-240-704M |  |  |  | THCT |  | DEPT. MGR. |  | QC
LOT NO. : | 22L21T
PRODUCTION LOT NO. : |  | 22121
ITEMS |  |  | SPEC | RESULT | MAX | MIN | R | JUDGE | TEST METHOD
JIS L1017-2002
TENSILE STRENGTH |  | (N) | MIN. 382.0 | 441 | 443.5 | 440 | 3.5 | OK | 8.5 | 382 |  | OK
ELONG. AT BREAK |  | (%) | MIN. 12.0 | 14.5 | 14.8 | 14.2 | 0.6 | OK | 8.5 | 12.5 | 18.5 | OK
ELONG. AT 100 N |  | (%) | 2.8 + 1.0 | 2.7 | 2.8 | 2.6 | 0.2 | OK | 8.7 | 1.8 | 3.8 | OK
TWISTING NO. | 1st(S) | (t/10cm) | 21.0 + 3.4 | 22.16 | 22.4 | 21.9 | 0.5 | OK | 8.4 | 17.6 | 24.4 | OK
(t/10cm) | 2nd(Z) | (t/10cm) | 11.4 + 1.8 | 11.39 | 11.6 | 11.2 | 0.4 | OK | 8.4 | 9.6 | 13.2 | OK
SHRINKAGE |  | (%) | 4.2 + 1.0 | 4.2 | 4.4 | 4 | 0.4 | OK | 8.1 | 3.2 | 5.2 | OK
WEIGHT |  | (g/m) | STD 0.70 | 0.71 | 0.71 | 0.71 | 0 | OK | - | 0.695 | 0.715 | OK
DENIER |  | (dtex) | - | 7077.4 | 7088 | 7066 | 22 | - | 8.3 | 7000 | 8000 | -
Remark : | This report cover lot no. 22L21T to 22L29T
ISSUED BY
FM-QC-31-02 Effective date : 6 / Nov / 19 Approved by : QC | [6 empty] | Retention : 15 years
ใบบันทึกการตรวจสอบเชือกที่มีดีเนียร์ขนาดเล็ก
[13 empty] | CORD STRUCTURE R10023 . | [5 empty] | CUSTOMER MITSUBOSHI . |  |  |  |  | RAW | Lot no. | TEST DATE | MANUFACTURING DATE | TENSILE STRENGTH | [14 empty] | ELONG. AT BREAK | [14 empty] | ELONG. AT 100 N | [14 empty] | TWISTING NO. 1st | [14 empty] | TWISTING NO. 2nd | [14 empty] | SHRINKAGE | [14 empty] | DENITY |  |  |  |  | HUMIDITY |  |  |  |  | WEIGHT |  |  |  |  | DENITY | [5 empty] | HUMIDITY | [5 empty] | WEIGHT
[13 empty] | LOT NO. | 22L21T2 |  |  | (22121) |  | PRODUCT V-BELT . |  |  |  |  | DIP |  |  |  | 19 |  |  | 20 |  |  | 21 |  |  | 22 |  |  | 23 |  |  | 19 |  |  | 20 |  |  | 21 |  |  | 22 |  |  | 23 |  |  | 19 |  |  | 20 |  |  | 21 |  |  | 22 |  |  | 23 |  |  | 19 |  |  | 20 |  |  | 21 |  |  | 22 |  |  | 23 |  |  | 19 |  |  | 20 |  |  | 21 |  |  | 22 |  |  | 23 |  |  | 19 |  |  | 20 |  |  | 21 |  |  | 22 |  |  | 23 |  |  | 19 | 20 | 21 | 22 | 23 | 19 | 20 | 21 | 22 | 23 | 19 | 20 | 21 | 22 | 23 | 20 | 40 | 60 | 80 | 100 | 120 | 20 | 40 | 60 | 80 | 100 | 120 | 20 | 40 | 60 | 80 | 100 | 120
[13 empty] | M/C NO. S-3 . | [5 empty] | TEST DATE | 2022-12-22 |  |  |  | HS |  |  |  | N=1 | N=2 | N=3 | N=1 | N=2 | N=3 | N=1 | N=2 | N=3 | N=1 | N=2 | N=3 | N=1 | N=2 | N=3 | N=1 | N=2 | N=3 | N=1 | N=2 | N=3 | N=1 | N=2 | N=3 | N=1 | N=2 | N=3 | N=1 | N=2 | N=3 | N=1 | N=2 | N=3 | N=1 | N=2 | N=3 | N=1 | N=2 | N=3 | N=1 | N=2 | N=3 | N=1 | N=2 | N=3 | N=1 | N=2 | N=3 | N=1 | N=2 | N=3 | N=1 | N=2 | N=3 | N=1 | N=2 | N=3 | N=1 | N=2 | N=3 | N=1 | N=2 | N=3 | N=1 | N=2 | N=3 | N=1 | N=2 | N=3 | N=1 | N=2 | N=3 | N=1 | N=2 | N=3 | N=1 | N=2 | N=3 | N=1 | N=2 | N=3 | N=1 | N=2 | N=3 | N=1 | N=2 | N=3 | N=1 | N=2 | N=3 | N=1 | N=1 | N=1 | N=1 | N=1 | N=1 | N=1 | N=1 | N=1 | N=1 | N=1 | N=1 | N=1 | N=1 | N=1 | N=1 | N=1 | N=1 | N=1 | N=1 | N=1 | N=1 | N=1 | N=1 | N=1 | N=1 | N=1 | N=1 | N=1 | N=1 | N=1 | N=1 | N=1
[13 empty] | YARN TYPE 1100-240-704M (055) . | [5 empty] | MANUFACTURING DATE |  | 2022-12-21 |  |  |  | 22L21T2 | 2022-12-22 | 2022-12-21 | 440.7 | 441 | 441.7 | 440.9 | 441.2 | 440.7 | 441.4 | 443.5 | 441.9 | 440 | 440.2 | 441 | 440.1 | 441.2 | 440 | 14.4 | 14.2 | 14.3 | 14.8 | 14.8 | 14.5 | 14.7 | 14.7 | 14.7 | 14.4 | 14.5 | 14.5 | 14.3 | 14.2 | 14.5 | 2.7 | 2.7 | 2.8 | 2.7 | 2.7 | 2.7 | 2.6 | 2.6 | 2.7 | 2.6 | 2.6 | 2.6 | 2.6 | 2.6 | 2.6 | 224 | 224 | 222 | 221 | 222 | 219 | 220 | 220 | 220 | 221 | 222 | 223 | 222 | 222 | 222 | 116 | 116 | 114 | 114 | 114 | 112 | 113 | 114 | 114 | 113 | 114 | 114 | 112 | 114 | 114 | 4.4 | 4.4 | 4 | 4.4 | 4.4 | 4 | 4.2 | 4 | 4.2 | 4 | 4.2 | 4.2 | 4.4 | 4.2 | 4.2 | 7077 | 7076 | 7088 | 7066 | 7080 | 0.28 | 0.27 | 0.22 | 0.26 | 0.25 | 0.71 | 0.71 | 0.71 | 0.71 | 0.71 | 1806 | 1791 | 1805 | 1794 | 1806 | 1804 | 0.3 | 0.27 | 0.3 | 0.27 | 0.3 | 0.2
จุด SC หมายถึง Special characteristics คุณลักษณะพิเศษ ซึ่งมีผลกระทบต่อคุณภาพและลักษณะของผลิตภัณฑ์ที่ทำการทดสอบอยู่ ซึ่งพนักงานจะต้องให้ความสำคัญในการควบคุมจุดดังกล่าว
[13 empty] | ITEMS | STRENGTH | ELONGATION (%) |  | TWISTING NO. |  | THICKNESS | SHRINKAGE | DENIER | HUMIDITY | WEIGHT | RPU.
[13 empty] | CH.NO. | (kgf / N) | BE. | IE. AT 100 N | 1st (t/m) | 2nd (t/m) | (mm) | (%) | (D / dtex) | (%) | (g/m) | (%)
[13 empty] | Special char.class | [ SC ] | [ SC ] | [ SC ] | [ SC ] | [ SC ] | - | [ SC ] | [ SC ] | - | - | [ SC ]
[13 empty] | 19 | 440.7 | 14.4 | 2.7 | 224 | 116 |  | 4.4 | 7077 | 0.28 | 0.71 | 0.71
[14 empty] | 441 | 14.2 | 2.7 | 224 | 116 |  | 4.4
[14 empty] | 441.7 | 14.3 | 2.8 | 222 | 114 |  | 4
[13 empty] | X | 441.1333 | 14.3 | 2.733333 | 223.3333 | 115.3333 |  | 4.266667 | 7077 | 0.28 | 0.71 | 0.71
[13 empty] | 20 | 440.9 | 14.8 | 2.7 | 221 | 114 |  | 4.4 | 7076 | 0.27 | 0.71 | 0.71
[14 empty] | 441.2 | 14.8 | 2.7 | 222 | 114 |  | 4.4
[14 empty] | 440.7 | 14.5 | 2.7 | 219 | 112 |  | 4
[13 empty] | X | 440.9333 | 14.7 | 2.7 | 220.6667 | 113.3333 |  | 4.266667 | 7076 | 0.27 | 0.71 | 0.71
[13 empty] | 21 | 441.4 | 14.7 | 2.6 | 220 | 113 |  | 4.2 | 7088 | 0.22 | 0.71 | 0.71
[14 empty] | 443.5 | 14.7 | 2.6 | 220 | 114 |  | 4
[14 empty] | 441.9 | 14.7 | 2.7 | 220 | 114 |  | 4.2
[13 empty] | X | 442.2667 | 14.7 | 2.633333 | 220 | 113.6667 |  | 4.133333 | 7088 | 0.22 | 0.71 | 0.71
[13 empty] | 22 | 440 | 14.4 | 2.6 | 221 | 113 |  | 4 | 7066 | 0.26 | 0.71 | 0
[14 empty] | 440.2 | 14.5 | 2.6 | 222 | 114 |  | 4.2
[14 empty] | 441 | 14.5 | 2.6 | 223 | 114 |  | 4.2
[13 empty] | X | 440.4 | 14.46667 | 2.6 | 222 | 113.6667 |  | 4.133333 | 7066 | 0.26 | 0.71 | 0
[13 empty] | 23 | 440.1 | 14.3 | 2.6 | 222 | 112 |  | 4.4 | 7080 | 0.25 | 0.71 | 0
[14 empty] | 441.2 | 14.2 | 2.6 | 222 | 114 |  | 4.2
[14 empty] | 440 | 14.5 | 2.6 | 222 | 114 |  | 4.2
[13 empty] | X | 440.4333 | 14.33333 | 2.6 | 222 | 113.3333 |  | 4.266667 | 7080 | 0.25 | 0.71 | 0
[13 empty] | X | 441.0333 | 14.5 | 2.653333 | 221.6 | 113.8667 |  | 4.213333 | 7077.4 | 0.256 | 0.71 | 0.426
[13 empty] | MAX. | 443.5 | 14.8 | 2.8 | 224 | 116 |  | 4.4 | 7088 | 0.28 | 0.71 | 0.71
[13 empty] | MIN. | 440 | 14.2 | 2.6 | 219 | 112 |  | 4 | 7066 | 0.22 | 0.71 | 0
[13 empty] | RANGE | 3.5 | 0.6 | 0.2 | 5 | 4 |  | 0.4 | 22 | 0.06 | 0 | 0.71
[13 empty] | SPEC | Min. 382.0 | 15.0 ± 3.5 | 2.8 ± 1.0 | 210.0 ± 34.0 | 114.0 ± 18.0 |  | 4.2 ± 1.0 | - | - | STD 0.70 | 4.5 ± 1.0
[13 empty] | REMARK | [7 empty] | KIND & SIZE OF PRODUCT
[21 empty] | BB |  | CH
[21 empty] | BIG |  | SMALL
[13 empty] | FM-QC-10-02 Effective date : 28 / Aug / 07 Approved by : QC | [9 empty] | Retention : 15 years

## COA 4
COA For Item
Toray Textiles (Thailand) Public Company Limited Mill 3 | [16 empty] | 9A-0663L
305 Sukhumvit Rd., K.M.39 T.Bangpoomai Sub-District, | [16 empty] | 9A-1100L
Muangsamutprakarn District, Samutprakarn, Thailand 10280 | [16 empty] | 9H-0663L
Tel : 0-2323-9020-2, 0-2710-8551-3 Fax : 0-2323-09330 | [16 empty] | 9H-0663SL
http://www.toray.co.th
2022-11-30
CORD INSPECTION REPORT
[15 empty] | PRODUCTION LOT NO. : |  | 22121
USER : | BMT |  |  |  | CORD CODE : |  | 9H-0663SL |  |  | PRODUCTION LOT NO. : |  |  | 22121 |  |  | LOT. NO. | 22L18T3-1 | 22L18T3-2 | 22L18T3-3 | 22L18T3-4 | 22L18T3-5
PROPERTY MEASURED |  |  | TARGET |  |  | RESULT | [6 empty] | CP | CPK
[6 empty] | CH. NO. |  |  |  |  | X | s
[6 empty] | 22L18T3-1 | 22L18T3-2 | 22L18T3-3 | 22L18T3-4 | 22L18T3-5
TENSILE STRENGTH |  | N | MIN. |  | 353 | 395.8 | 396.7 | 397.3 | 391.7 | 393.7 | 395.04 | 2.312574 | 6.059625 | -
ELONG. AT BREAK |  | % | MIN. |  | 11 | 14.7 | 14.6 | 14.7 | 13.8 | 14.4 | 14.44 | 0.3781534 | 3.032279 | -
ELONG. AT 118.0 N |  | % | 2.9 | + | 0.5 | 3 | 3 | 3 | 3 | 3 | 3 | 0 | - | -
FIRST TWISTING NO. (Z) |  | t/10cm | 16.4 | + | 2.2 | 16.4 | 16.43 | 16.43 | 16.4 | 16.4 | 16.412 | 0.01643168 | 44.62925 | 44.87268
SECOND TWISTING NO. (S) |  | t/10cm | 9.5 | + | 1.4 | 9.6 | 9.57 | 9.4 | 9.5 | 9.57 | 9.528 | 0.08043631 | 5.801692 | 5.917725
SHRINKAGE |  | % | 2.9 | + | 0.8 | 3 | 3 | 3 | 3 | 3 | 3 | 0 | - | -
SHRINKAGE FORCE |  | N | 11.8 | + | 4.9 | 10.5 | 10.2 | 10.4 | 10.6 | 10.9 | 10.52 | 0.2588436 | 6.310117 | 4.66176
MOISTURE REGAIN |  | % | MAX. |  | 0.4 | 0.25 | 0.26 | 0.22 | 0.24 | 0.24 | 0.242 | 0.0148324 | 3.550786 | -
FINENESS |  | D | - |  |  | 6276 | 6298 | 6280 | 6270 | 6266 | 6278 | 12.40967 | - | -
[9 empty] | JUDGEMENT |  |  |  | QA
[9 empty] | THCT |  | DEPT. MGR. |  | QC
ISSUED BY
FM-QC-29-01 Effective date : 1 / Jul / 19 Approved by : QC | [11 empty] | Retention : 15 year
ใบบันทึกผลการตรวจสอบเชือก V-BELT
[17 empty] | CORD STRUCTURE 9H-0663SL . | [5 empty] | CUSTOMER BANDO (BMT) . |  |  |  |  | RAW
[17 empty] | PRODUCTION LOT NO. | 22L18T3 | (22121) |  |  |  | PRODUCT V-BELT |  |  |  |  | DIP
[17 empty] | M/C NO. S-3 . | [5 empty] | TEST DATE 11-01-2021 | 2022-12-20 |  |  |  | HS | Lot no. | TEST DATE | MANUFACTURING DATE | TENSILE STRENGTH | [14 empty] | ELONG. AT BREAK | [14 empty] | ELONG. AT 118 N | [14 empty] | TWISTING NO. 1st | [14 empty] | TWISTING NO. 2nd | [14 empty] | SHRINKAGE | [14 empty] | S. FORCE |  |  |  |  | DENITY |  |  |  |  | WEIGHT |  |  |  |  | HUMIDITY
[17 empty] | YARN TYPE 1100-360-704M . | [5 empty] | MANUFACTURING DATE 09-01-2021 |  | 2022-12-19 |  |  | SS |  |  |  | 1 |  |  | 2 |  |  | 3 |  |  | 4 |  |  | 5 |  |  | 1 |  |  | 2 |  |  | 3 |  |  | 4 |  |  | 5 |  |  | 1 |  |  | 2 |  |  | 3 |  |  | 4 |  |  | 5 |  |  | 1 |  |  | 2 |  |  | 3 |  |  | 4 |  |  | 5 |  |  | 1 |  |  | 2 |  |  | 3 |  |  | 4 |  |  | 5 |  |  | 1 |  |  | 2 |  |  | 3 |  |  | 4 |  |  | 5 |  |  | 1 | 2 | 3 | 4 | 5 | 1 | 2 | 3 | 4 | 5 | 1 | 2 | 3 | 4 | 5 | 1 | 2 | 3 | 4 | 5
[17 empty] | จุด SC หมายถึง Special characteristics คุณลักษณะพิเศษ ซึ่งมีผลกระทบต่อคุณภาพและลักษณะของผลิตภัณฑ์ที่ทำการทดสอบอยู่ ซึ่งพนักงานจะต้องให้ความสำคัญในการควบคุมจุดดังกล่าว | [14 empty] | N=1 | N=2 | N=3 | N=1 | N=2 | N=3 | N=1 | N=2 | N=3 | N=1 | N=2 | N=3 | N=1 | N=2 | N=3 | N=1 | N=2 | N=3 | N=1 | N=2 | N=3 | N=1 | N=2 | N=3 | N=1 | N=2 | N=3 | N=1 | N=2 | N=3 | N=1 | N=2 | N=3 | N=1 | N=2 | N=3 | N=1 | N=2 | N=3 | N=1 | N=2 | N=3 | N=1 | N=2 | N=3 | N=1 | N=2 | N=3 | N=1 | N=2 | N=3 | N=1 | N=2 | N=3 | N=1 | N=2 | N=3 | N=1 | N=2 | N=3 | N=1 | N=2 | N=3 | N=1 | N=2 | N=3 | N=1 | N=2 | N=3 | N=1 | N=2 | N=3 | N=1 | N=2 | N=3 | N=1 | N=2 | N=3 | N=1 | N=2 | N=3 | N=1 | N=2 | N=3 | N=1 | N=2 | N=3 | N=1 | N=2 | N=3 | N=1 | N=1 | N=1 | N=1 | N=1 | N=1 | N=1 | N=1 | N=1 | N=1 | N=1 | N=1 | N=1 | N=1 | N=1 | N=1 | N=1 | N=1 | N=1 | N=1
[17 empty] | ITEMS | STRENGTH | ELONGATION (%) |  |  | TWISTING NO. |  | THICKNESS | SHRINKAGE | S. FORCE | ADHESION (kgf/N) |  | 22L18T3 | 2022-12-20 | 2022-12-19 | 396.6 | 396.1 | 394.8 | 396.8 | 396.1 | 397.3 | 395.7 | 397.7 | 398.4 | 391.6 | 390.6 | 392.9 | 391.6 | 394.6 | 394.8 | 14.7 | 14.6 | 14.9 | 14.7 | 14.2 | 14.8 | 14.7 | 14.7 | 14.7 | 13.8 | 13.9 | 13.8 | 14.1 | 14.4 | 14.6 | 3 | 3 | 3 | 3 | 3 | 3 | 3 | 2.9 | 3 | 3 | 3 | 3 | 3 | 3 | 3 | 164 | 164 | 164 | 164 | 165 | 164 | 164 | 165 | 164 | 164 | 164 | 164 | 164 | 164 | 164 | 96 | 97 | 95 | 95 | 98 | 94 | 95 | 94 | 93 | 96 | 96 | 94 | 96 | 95 | 96 | 3 | 3 | 3 | 3 | 3 | 3 | 3 | 3 | 3 | 3 | 3 | 3 | 3 | 3 | 3 | 10.5 | 10.2 | 10.4 | 10.6 | 10.9 | 6276 | 6298 | 6280 | 6270 | 6266 | 0.7 | 0.7 | 0.7 | 0.7 | 0.7 | 0.25 | 0.26 | 0.22 | 0.24 | 0.24
[17 empty] | CH.NO. | (kgf/N) | BE. | IE. AT 118.0N | IE. AT | 1 st (t/m) | 2 nd (t/m) | (mm.) | (%) | (kgf/N) | PEELING | T -TEST
[17 empty] | Special char.class | [ SC ] | [ SC ] | [ SC ] | [ SC ] | [ SC ] | [ SC ] | [ SC ] | [ SC ] | [ SC ] | [ SC ] | [ SC ] | 22L18T3-1
[17 empty] | 22L18T3-1 | 396.6 | 14.7 | 3 |  | 164 | 96 |  | 3 | 10.5 |  |  | 22L18T3-2
[18 empty] | 396.1 | 14.6 | 3 |  | 164 | 97 |  | 3 |  |  |  | 22L18T3-3
[18 empty] | 394.8 | 14.9 | 3 |  | 164 | 95 |  | 3 |  |  |  | 22L18T3-4
[17 empty] | X | 395.8333 | 14.73333 | 3 |  | 164 | 96 |  | 3 | 10.5 |  |  | 22L18T3-5
[17 empty] | 22L18T3-2 | 396.8 | 14.7 | 3 |  | 164 | 95 |  | 3 | 10.2
[18 empty] | 396.1 | 14.2 | 3 |  | 165 | 98 |  | 3
[18 empty] | 397.3 | 14.8 | 3 |  | 164 | 94 |  | 3
[17 empty] | X | 396.7333 | 14.56667 | 3 |  | 164.3333 | 95.66667 |  | 3 | 10.2
[17 empty] | 22L18T3-3 | 395.7 | 14.7 | 3 |  | 164 | 95 |  | 3 | 10.4
[18 empty] | 397.7 | 14.7 | 2.9 |  | 165 | 94 |  | 3
[18 empty] | 398.4 | 14.7 | 3 |  | 164 | 93 |  | 3
[17 empty] | X | 397.2667 | 14.7 | 2.966667 |  | 164.3333 | 94 |  | 3 | 10.4
[17 empty] | 22L18T3-4 | 391.6 | 13.8 | 3 |  | 164 | 96 |  | 3 | 10.6
[18 empty] | 390.6 | 13.9 | 3 |  | 164 | 96 |  | 3
[18 empty] | 392.9 | 13.8 | 3 |  | 164 | 94 |  | 3
[17 empty] | X | 391.7 | 13.83333 | 3 |  | 164 | 95.33333 |  | 3 | 10.6
[17 empty] | 22L18T3-5 | 391.6 | 14.1 | 3 |  | 164 | 96 |  | 3 | 10.9
[18 empty] | 394.6 | 14.4 | 3 |  | 164 | 95 |  | 3
[18 empty] | 394.8 | 14.6 | 3 |  | 164 | 96 |  | 3
[17 empty] | X | 393.6667 | 14.36667 | 3 |  | 164 | 95.66667 |  | 3 | 10.9
[17 empty] | X | 395.04 | 14.44 | 2.993333 |  | 164.1333 | 95.33333 |  | 3 | 10.52
[17 empty] | MAX. | 398.4 | 14.9 | 3 |  | 165 | 98 |  | 3 | 10.9
[17 empty] | MIN. | 390.6 | 13.8 | 2.9 |  | 164 | 93 |  | 3 | 10.2
[17 empty] | RANGE | 7.8 | 1.1 | 0.1 |  | 1 | 5 |  | 0 | 0.7
[17 empty] | SPEC | MIN.353.0 | MIN.11.0 | 2.9 ± 0.5 |  | 164.0 ± 22.0 | 95.0 ± 14.0 |  | 2.9 ± 0.8 | 11.8 ± 4.9
[17 empty] | CH.NO. | 22L18T3-1 | 22L18T3-2 | 22L18T3-3 | 22L18T3-4 | 22L18T3-5 | RANGE | X | SPEC | KIND & SIZE OF PRODUCT
[17 empty] | DENIER (D) [ SC ] | 6276 | 6298 | 6280 | 6270 | 6266 |  | 6278 | - |  | BB | CH
[17 empty] | WEIGHT (g/m) [ SC ] | 0.7 | 0.7 | 0.7 | 0.7 | 0.7 |  | 0.7 | - |  | BIG | SMALL
[17 empty] | HUMIDITY (%) [ SC ] | 0.25 | 0.26 | 0.22 | 0.24 | 0.24 |  | 0.242 | MAX. 0.40 | REMARK
[17 empty] | WAD (cm) [ SC ] | \
RPU (%) [ SC ]
[17 empty] | FM-QC-13-02 Effective date : 01 / Sep / 07 Approved by : QC | [9 empty] | Retention : 15 years

## COA 5 Solution
COA For Item
Toray Textiles (Thailand) Public Company Limited Mill 3 | [10 empty] | PX - 03 (13.0%)
305 Sukhumvit Rd., K.M.39 T.Bangpoomai Sub-District,
Muangsamutprakarn District, Samutprakarn, Thailand 10280
Tel : 0-2323-9020-2, 0-2710-8551-3 Fax : 0-2323-09330
http://www.toray.co.th
[5 empty] | Date : | 2022-12-27
DIP SOLUTION CHECKING REPORT | [9 empty] | 51
USER : TOYODA GOSEI ( THAI ) |  |  |  | JUDGEMENT |  | QA
DIP SOLUTION : PX - 03 ( 13.0% )
LOT NO. : | 22L26
MANUFACTURING DATE : |  | 2022-12-26 |  | DEPT.MGR. |  | QC
VALID DATE : | 2023-01-16
| ITEMS |  | SPEC | RESULT | JUDGE
| PH |  | 9.8 ~ 10.8 | 10.35 | OK |  | 9.8 | 10.8 | OK
| TEMPERATURE | oC | 18 ~ 22 | 20.3 | OK |  | 18 | 22 | OK
| VISCOSITY | Cps | 1.7 ~ 3.5 | 2.69 | OK |  | 1.7 | 3.5 | OK
| TSC | % | 11.5 ~ 14.5 | 12.89 | OK |  | 11.5 | 14.5 | OK
ISSUED BY
FM-QC-28 Effective date : 3 / Feb / 23 Approved by : QC | [5 empty] | Retention : 15 years